## Feuille 1
EKM010 | m² |  | Barrière anti-radon du côté extérieur d'un mur en béton en contact avec le terrain, avec des membranes bitumineuses.
Barrière anti-radon du côté extérieur d'un mur en béton en contact avec le terrain, avec un niveau de référence d'exposition au radon 150 Bq/m³, avec membrane de bitume additif avec plastomère APP, LA-30-AL, avec armature en aluminium, de surface non protégée, et coefficient de diffusion-perméabilité au radon 1x10-13 m²/s, impression préalable avec émulsion bitumineuse anionique avec charges (rendement: 0,5 kg/m²), totalement adhérée au support avec chalumeau. Mise en place: avec des recouvrements. Exhalation de radon prévue à travers la barrière de protection: 0,001 Bq/m²·h. Le prix ne comprend pas la couche antipoinçonnante.
Code interne |  | Désignation |  | Quantité | Unité | Prix unitaire | Prix total
mt14iea020c |  | Émulsion bitumineuse anionique avec charges. |  | 0.5 | kg | 2819.41 | 1409.71
mt14lad010i |  | Membrane de bitume additif avec plastomère APP, LA-30-AL, de 2 mm d'épaisseur, masse nominale 3 kg/m², avec armature en aluminium, de surface non protégée. Selon NF EN 13707. |  | 1.1 | m² | 6393.43 | 7032.77
mo029 |  | Compagnon professionnel III/CP2 poseur de membranes d'étanchéité. |  | 0.186 | h | 2380.68 | 442.81
mo067 |  | Ouvrier professionnel II/OP poseur de membranes d'étanchéité. |  | 0.186 | h | 1526.36 | 283.9
|  | Frais de chantier des unités d'ouvrage |  | 2 | % | 9169.19 | 183.38
Coût d'entretien décennal: 467,63F CFA les 10 premières années. | [5 empty] | Montant total HT: | 9352.57