## Feuille 1
ETI180 | m² | Couche séparatrice en toiture terrasse: géotextile non tissé.
Couche séparatrice en toiture terrasse: géotextile non tissé composé de fibres de polyester unies par aiguilletage, avec une résistance à la traction longitudinale de 3,45 kN/m, une résistance à la traction transversale de 3,45 kN/m, une ouverture de cône à l'essai de perforation dynamique selon NF EN ISO 13433 inférieure à 15 mm, résistance CBR au poinçonnement 0,8 kN et une masse surfacique de 300 g/m², Mise en place: avec des recouvrements, directamente bajo l'imperméabilisation.
Code interne |  | Désignation | Quantité | Unité | Prix unitaire | Prix total
mt14gsa020dg |  | Géotextile non tissé composé de fibres de polyester unies par aiguilletage, avec une résistance à la traction longitudinale de 3,45 kN/m, une résistance à la traction transversale de 3,45 kN/m, une ouverture de cône à l'essai de perforation dynamique selon NF EN ISO 13433 inférieure à 15 mm, résistance CBR au poinçonnement 0,8 kN et une masse surfacique de 300 g/m², selon NF EN 13252. | 1.1 | m² | 1001.61 | 1101.77
mo029 |  | Compagnon professionnel III/CP2 poseur de membranes d'étanchéité. | 0.027 | h | 1460.49 | 39.43
mo067 |  | Ouvrier professionnel II/OP poseur de membranes d'étanchéité. | 0.054 | h | 935.07 | 50.49
|  | Frais de chantier des unités d'ouvrage | 2 | % | 1191.69 | 23.83
Coût d'entretien décennal: 60,78F CFA les 10 premières années. |  |  |  |  | Montant total HT: | 1215.52