## Feuille 1
FCP010 | m² | Paroi intérieure avec panneaux de sectorisation.
Paroi intérieure avec panneaux à rainure et languette de sectorisation en acier galvanisé avec isolation incorporée, de 120 mm d'épaisseur et 1150 mm de largeur, constitués de côté extérieur en tôle micro-nervurée finition prélaqué, RC3 et RUV2, selon NF EN 10169, de 0,5 mm d'épaisseur, âme isolante de laine de roche de densité moyenne 120 kg/m³ et côté intérieur en tôle nervurée finition prélaqué, de 0,5 mm d'épaisseur, conductivité thermique 0,308 W/(mK), Euroclasse A2-s1, d0 de réaction au feu selon NF EN 13501-1, résistance au feu EI 240 selon NF EN 1366-1. Comprend les accessoires de fixation des panneaux et le silicone neutre oxymique pour le scellement des joints. Le prix ne comprend pas la résolution des rencontres et des points singuliers.
Code interne |  | Désignation | Quantité | Unité | Prix unitaire | Prix total
mt12ppa020dma |  | Panneau à rainure et languette de sectorisation en acier galvanisé avec isolation incorporée, de 120 mm d'épaisseur et 1150 mm de largeur, constitué de côté extérieur en tôle micro-nervurée finition prélaqué, RC3 et RUV2, selon NF EN 10169, de 0,5 mm d'épaisseur, âme isolante de laine de roche de densité moyenne 120 kg/m³ et côté intérieur en tôle nervurée finition prélaqué, de 0,5 mm d'épaisseur, conductivité thermique 0,308 W/(mK), Euroclasse A2-s1, d0 de réaction au feu selon NF EN 13501-1, résistance au feu EI 240 selon NF EN 1366-1. | 1.05 | m² | 48485.6 | 50909.9
mt12ppa100b |  | Kit d'accessoires de fixation, pour panneaux sandwich isolants, dans des cloisons. | 0.2 | U | 8292.39 | 1658.48
mt21qui025a |  | Cartouche de 300 ml de silicone neutre oxymique, incolore, Euroclasse B-s3, d0 de réaction au feu, selon NF EN 13501-1, dureté Shore A approchée de 22, selon NF EN ISO 868 et reprise élastique >=90%, selon NF EN ISO 7389. | 0.1 | U | 3710.2 | 371.02
mo053 |  | Compagnon professionnel III/CP2 plaquiste. | 0.406 | h | 2446.3 | 993.2
mo100 |  | Ouvrier professionnel II/OP plaquiste. | 0.406 | h | 1526.36 | 619.7
|  | Frais de chantier des unités d'ouvrage | 2 | % | 54552.3 | 1091.05
Coût d'entretien décennal: 4.006,32F CFA les 10 premières années. |  |  |  |  | Montant total HT: | 55643.3