## Feuille 1
ERM010 | m² | Couche extérieure, de mur manteau ventilé, en maçonnerie de briques perforées apparentes en terre cuite.
Couche extérieure, de mur manteau ventilé, de 13,5 cm d'épaisseur, appareil en panneresses, en maçonnerie de brique perforée apparente en terre cuite, clinker, couleur rouge, 28x13,5x5 cm, avec joints horizontaux et verticaux de 10 mm d'épaisseur, joint creux, pose avec du mortier de ciment industriel, couleur grise, avec adjuvant hydrofuge, M-5, fourni en vrac. Linteau en maçonnerie apparente sur profilé laminé, appareil en boutisse posé verticalement (briques sur chant). Comprend les profilés métalliques de soutien, pour transmettre le poids de la maçonnerie à la structure, les éléments d'ancrage en acier inoxydable AISI 304, avec double liberté de mouvement, pour la fixation de la maçonnerie à la structure, les attaches en acier inoxydable AISI 304, avec gaine plastique, pour le raccordement des parois maçonnées aux joints verticaux de mouvement et les chevilles à expansion avec douilles à expansion M6 et vis, pour la fixation des éléments de soutien et d'ancrage à la structure.
Code interne |  |  | Désignation | Quantité | Unité | Prix unitaire | Prix total
mt05bvk010a |  |  | Brique perforée apparente en terre cuite, clinker, couleur rouge, 28x13,5x5 cm, pour utilisation en maçonnerie non protégée (pièce en U), densité 1300 kg/m³, selon NF EN 771-1. | 62 | U | 385.48 | 23899.8
mt08aaa010a |  |  | Eau. | 0.01 | m³ | 1085.28 | 10.85
mt09mif010ib |  |  | Mortier industriel pour maçonnerie, de ciment, couleur grise, avec adjuvant hydrofuge, catégorie M-5 (résistance à la compression 5 N/mm²), fourni en vrac, selon NF EN 998-2. | 0.057 | t | 39214.8 | 2235.24
mt07aaa020a800 |  |  | Répercussion, par m² de couche extérieure en maçonnerie de briques apparentes en façade autoportante, passante et ventilée, de profilés métalliques de soutien, pour transmettre le poids de la maçonnerie à la structure, éléments d'ancrage en acier inoxydable AISI 304, avec double liberté de mouvement, pour la fixation de la maçonnerie à la structure, attaches en acier inoxydable AISI 304, avec gaine plastique, pour le raccordement des parois maçonnées aux joints verticaux de mouvement et chevilles à expansion avec douilles à expansion M6 et vis, pour la fixation des éléments de soutien et d'ancrage à la structure. | 1 | U | 5247.66 | 5247.66
mt50spa050m |  |  | Grosse planche en bois de pin, dimensions 20x7,2 cm. | 0.001 | m³ | 384115 | 384.12
mt50spa101 |  |  | Clous en acier. | 0.011 | kg | 1637.21 | 18.01
mt50spa081a |  |  | Étai métallique télescopique, allant jusqu'à 3 m de hauteur. | 0.003 | U | 16838.1 | 50.51
mq06mms010 |  |  | Mélangeuse en continu avec silo, pour mortier industriel à sec, fourni en vrac. | 0.216 | h | 945.61 | 204.25
mo021 |  |  | Compagnon professionnel III/CP2 construction pour des travaux de maçonnerie. | 1.267 | h | 2380.68 | 3016.32
mo114 |  |  | Ouvrier d'exécution I/OE1 construction pour des travaux de maçonnerie. | 0.737 | h | 1468.69 | 1082.42
|  |  | Frais de chantier des unités d'ouvrage | 3 | % | 36149.1 | 1084.47
Coût d'entretien décennal: 3.351,02F CFA les 10 premières années. | [5 empty] | Montant total HT: | 37233.6