## Feuille 1
GPO040 | m² | Plancher sur poutrelles en bois et entrevous courbes en terre cuite.
Plancher traditionnel avec un entraxe de 50 cm, composé de poutrelles en bois scié de pin, de 70x70 mm de section, avec des rainures latérales, avec finition brossée placés par appui sur élément structural; entrevous courbes d'un filet de brique pleine apparente en terre cuite, moulée main, couleur rouge, 28x13,5x4,5 cm, avec des joints de 10 mm d'épaisseur, placé avec du mortier de ciment industriel, couleur grise, M-7,5, fourni en vrac; acier Fe E 500, quantité 1,1 kg/m², et treillis soudé 100x100 mm et Ø 4,0-4,0 mm, en acier Fe E 500, en dalle de compression de 4 cm d'épaisseur de béton léger LC20/22 (XC1(F); D12; S2; Cl 1,0; D1,4) prêt à l'emploi, et coulage à la benne; étaiement et désétaiement des poutrelles. Comprend le film de polyéthylène pour la protection des poutrelles, le fil de fer à lier, les séparateurs, les éléments d'attache des poutrelles et les chaînages périphériques des étages et des ouvertures.
Code interne |  |  | Désignation | Quantité | Unité | Prix unitaire | Prix total
mt50spa052b |  |  | Grosse planche en bois de pin, de 20x7,2 cm. | 0.04 | m | 5528.74 | 221.15
mt50spa101 |  |  | Clous en acier. | 0.045 | kg | 1637.21 | 73.67
mt50spa081a |  |  | Étai métallique télescopique, allant jusqu'à 3 m de hauteur. | 0.013 | U | 16838.1 | 218.9
mt07mee101ed |  |  | Bois scié de pin pour poutrelles, de jusqu'à 5 m de longueur, de 70x70 mm de section, avec des rainures latérales, avec finition brossée. | 0.01 | m³ | 485741 | 4857.41
mt32war020 |  |  | Film de polyéthylène transparent, de 0,2 mm d'épaisseur. | 1 | m² | 141.06 | 141.06
mt05bte010a |  |  | Brique pleine apparente en terre cuite, moulée main, couleur rouge, 28x13,5x4,5 cm, pour utilisation en maçonnerie non protégée (pièce en U), densité 1850 kg/m³, selon NF EN 771-1. | 20.97 | U | 479.99 | 10065.4
mt08aaa010a |  |  | Eau. | 0.004 | m³ | 1085.28 | 4.34
mt09mif010db |  |  | Mortier industriel pour maçonnerie, de ciment, couleur grise, catégorie M-7,5 (résistance à la compression 7,5 N/mm²), fourni en vrac, selon NF EN 998-2. | 0.008 | t | 38997.8 | 311.98
mt07aco020m |  |  | Séparateur homologué pour treillis soudé. | 1 | U | 70.65 | 70.65
mt07aco055e |  |  | Barres en acier haute adhérence, Fe E 500, de divers diamètres. | 1.1 | kg | 750.96 | 826.06
mt07ame100bca |  |  | Treillis soudé 100x100 mm, fils porteurs de 4 mm de diamètre et fils de répartition de 4 mm de diamètre, en acier Fe E 500. | 1.1 | m² | 1486.58 | 1635.24
mt08var050 |  |  | Fil de fer galvanisé pour attacher, de 1,30 mm de diamètre. | 0.03 | kg | 1085.28 | 32.56
mt10hes070fODe |  |  | Béton léger LC20/22 (XC1(F); D12; S2; Cl 1,0; D1,4), prêt à l'emploi, selon NF EN 206. | 0.147 | m³ | 131675 | 19356.2
mq06mms010 |  |  | Mélangeuse en continu avec silo, pour mortier industriel à sec, fourni en vrac. | 0.2 | h | 945.61 | 189.12
mo048 |  |  | Compagnon professionnel III/CP2 charpentier bois. | 0.12 | h | 2477.5 | 297.3
mo095 |  |  | Ouvrier professionnel II/OP charpentier bois. | 0.089 | h | 1587.35 | 141.27
mo020 |  |  | Compagnon professionnel III/CP2 construction. | 1.045 | h | 2380.68 | 2487.81
mo113 |  |  | Ouvrier d'exécution I/OE1 construction. | 0.532 | h | 1468.69 | 781.34
mo044 |  |  | Compagnon professionnel III/CP2 coffreur. | 0.117 | h | 2477.5 | 289.87
mo091 |  |  | Ouvrier professionnel II/OP coffreur. | 0.117 | h | 1587.35 | 185.72
mo043 |  |  | Compagnon professionnel III/CP2 ferrailleur. | 0.041 | h | 2477.5 | 101.58
mo090 |  |  | Ouvrier professionnel II/OP ferrailleur. | 0.038 | h | 1587.35 | 60.32
mo045 |  |  | Compagnon professionnel III/CP2 bétonneur. | 0.033 | h | 2477.5 | 81.76
mo092 |  |  | Ouvrier professionnel II/OP bétonneur. | 0.138 | h | 1587.35 | 219.05
|  |  | Frais de chantier des unités d'ouvrage | 2 | % | 42649.8 | 853
Coût d'entretien décennal: 6.525,41F CFA les 10 premières années. | [5 empty] | Montant total HT: | 43502.8