## Feuille 1
TII130 | m² | Bande coupe-feu de panneaux en laine de roche, pour bâtiment à usage industriel.
Bande coupe-feu, de 1 m en projection horizontale, avec une résistance au feu EI 90, pour bâtiment à usage industriel, fixée mécaniquement à la structure de la toiture avec sous-structure support, composée de un panneau rigide en laine de roche, non revêtu, de 50 mm d'épaisseur, résistance thermique 1,22 m²K/W, conductivité thermique 0,035 W/(mK), densité 180 kg/m³, chaleur spécifique 0,84 J/kgK et coefficient de résistance à la diffusion de la vapeur d'eau 1,3 et un panneau rigide en laine de roche, revêtu sur une de ses faces par un film d'aluminium renforcé, de 50 mm d'épaisseur, résistance thermique 1,22 m²K/W, conductivité thermique 0,041 W/(mK), densité 180 kg/m³, chaleur spécifique 0,84 J/kgK et coefficient de résistance à la diffusion de la vapeur d'eau 1,3, dans la face visible, unis entre eux et fixés à la sous-structure support, avec vis d'union, de 100 mm de longueur. Comprend les éléments de fixation et les bandes en laine de roche fixées mécaniquement pour le scellement périmétrique.
Code interne |  | Désignation | Quantité | Unité | Prix unitaire | Prix total
mt29pme030a |  | Profilé oméga en acier galvanisé, de 85 mm de largeur. | 3 | m | 1701.22 | 5103.66
mt29pme040a |  | Vis en acier galvanisé. | 30 | U | 273.56 | 8206.8
mt16lrw080ad |  | Panneau rigide en laine de roche, selon NF EN 13162, non revêtu, de 50 mm d'épaisseur, résistance thermique 1,22 m²K/W, conductivité thermique 0,035 W/(mK), Euroclasse A1 de réaction au feu selon NF EN 13501-1, densité 180 kg/m³, chaleur spécifique 0,84 J/kgK et coefficient de résistance à la diffusion de la vapeur d'eau 1,3, pour la protection contre les incendies des éléments constructifs. | 1.2 | m² | 53809.3 | 64571.2
mt16lrw080hd |  | Panneau rigide en laine de roche, selon NF EN 13162, revêtu sur une de ses faces par un film d'aluminium renforcé, de 50 mm d'épaisseur, résistance thermique 1,22 m²K/W, conductivité thermique 0,041 W/(mK), Euroclasse A1 de réaction au feu selon NF EN 13501-1, densité 180 kg/m³, chaleur spécifique 0,84 J/kgK et coefficient de résistance à la diffusion de la vapeur d'eau 1,3, pour la protection contre les incendies des éléments constructifs. | 1.4 | m² | 57540.9 | 80557.2
mt16lrw082ee |  | Vis d'union de fil d'acier galvanisé en forme d'hélice, de 100 mm de longueur, pour panneaux en laine de roche. | 6.7 | U | 2449.65 | 16412.7
mo011 |  | Compagnon professionnel III/CP2 monteur. | 0.439 | h | 2446.3 | 1073.93
mo080 |  | Ouvrier professionnel II/OP monteur. | 0.439 | h | 1526.36 | 670.07
mo054 |  | Compagnon professionnel III/CP2 poseur d'isolants rigides ou flexibles. | 0.314 | h | 2446.3 | 768.14
mo101 |  | Ouvrier professionnel II/OP poseur d'isolants rigides ou flexibles. | 0.314 | h | 1526.36 | 479.28
|  | Frais de chantier des unités d'ouvrage | 2 | % | 177843 | 3556.86
Coût d'entretien décennal: 9.069,99F CFA les 10 premières années. |  |  |  |  | Montant total HT: | 181400